## 失效模式节点
entity ID | entity name | entity type | detect time
F001 | 炉温失效 | 失效模式 | 检测时机:"热箱测试"
F002 | 高温短路测试失效 | 失效模式 | 检测时机:"短路测试"
F003 | 针刺测试失效 | 失效模式 | 检测时机:"针刺测试"
F004 | 重物冲击测试失效 | 失效模式 | 检测时机:"冲击测试"
F005 | Dent测试失效 | 失效模式 | 检测时机:"挤压测试"
F006 | 过充失效 | 失效模式 | 检测时机:"过充测试"
F007 | 螺丝挤压测试失效 | 失效模式 | 检测时机:"挤压测试"
F008 | 循环角破 | 失效模式 | 检测时机:"循环后拆解"
F009 | 铝塑膜破损 | 失效模式 | 检测时机:"外观检查"
F010 | 单边挤压失效 | 失效模式 | 检测时机:"挤压测试"
F011 | 电芯循环起火 | 失效模式 | 检测时机:"循环测试"
F012 | 圆弧析锂 | 失效模式 | 检测时机:"充电后拆解"
F013 | 极片边缘析锂 | 失效模式 | 检测时机:"充电后拆解"
F014 | 负极尾部两折边缘析锂 | 失效模式 | 检测时机:"循环后拆解"
F015 | 极耳胶纸边缘析锂 | 失效模式 | 检测时机:"循环后拆解"
F016 | 三元体系尾部胶纸脱落负极紫斑加析锂 | 失效模式 | 检测时机:"高温循环"
F017 | 负极中间黑斑 | 失效模式 | 检测时机:"拆解分析"
F018 | OH边缘析锂 | 失效模式 | 检测时机:"充电后拆解"
F019 | 极耳位极片边缘月牙形析锂 | 失效模式 | 检测时机:"循环后拆解"
F020 | 极耳位或收尾胶纸起泡 | 失效模式 | 检测时机:"循环后外观"
F021 | 循环局部不规则析锂 | 失效模式 | 检测时机:"循环后拆解"
F022 | 界面问题单面区析锂 | 失效模式 | 检测时机:"充电后拆解"
F023 | 负极单双面交界处析锂 | 失效模式 | 检测时机:"循环后拆解"
F024 | 界面问题收尾2折顶底部析锂 | 失效模式 | 检测时机:"循环后拆解"
F025 | 界面问题中间×字型亮纹 | 失效模式 | 检测时机:"拆解分析"
F026 | 界面问题中间点状黑斑 | 失效模式 | 检测时机:"拆解分析"
F027 | 界面问题叠片边缘黑线 | 失效模式 | 检测时机:"拆解分析"
F028 | 界面问题叠片头部紫斑 | 失效模式 | 检测时机:"拆解分析"
F029 | 叠片循环角位析锂 | 失效模式 | 检测时机:"循环后拆解"
F030 | 卷芯收尾OH析锂 | 失效模式 | 检测时机:"充电后拆解"
F031 | 尾部两折整面析锂 | 失效模式 | 检测时机:"充电后拆解"
F032 | 界面偏暗 | 失效模式 | 检测时机:"外观检查"
F033 | 满电局部不规则析锂 | 失效模式 | 检测时机:"满电拆解"
F034 | 叠片顶部极耳位边缘析锂 | 失效模式 | 检测时机:"充电后拆解"
F035 | 界面问题AC整面析锂 | 失效模式 | 检测时机:"充电后拆解"
F036 | 高温储存鼓气 | 失效模式 | 检测时机:"高温存储后"
F037 | 整机可靠性测试失效 | 失效模式 | 检测时机:"整机测试"
F038 | 整机跌落失效 | 失效模式 | 检测时机:"跌落测试"
F039 | 整机滚筒失效 | 失效模式 | 检测时机:"滚筒测试"
F040 | 整机微跌失效 | 失效模式 | 检测时机:"微跌测试"
F041 | 电芯单体跌落失效 | 失效模式 | 检测时机:"跌落测试"
F042 | 极耳断裂 | 失效模式 | 检测时机:"振动测试"
F043 | 常温循环膨胀失效 | 失效模式 | 检测时机:"循环后"
F044 | 45℃循环膨胀失效 | 失效模式 | 检测时机:"高温循环后"
F045 | 循环变形 | 失效模式 | 检测时机:"循环后"
F046 | 电芯顶底部出现鼓包 | 失效模式 | 检测时机:"满电状态"
F047 | 浅充浅放厚度膨胀恶化 | 失效模式 | 检测时机:"循环后"
F048 | 循环锅盖变形 | 失效模式 | 检测时机:"循环后"
F049 | 倍率放电不合格 | 失效模式 | 检测时机:"倍率测试"
F050 | 超厚 | 失效模式 | 检测时机:"尺寸检测"
F051 | 低容 | 失效模式 | 检测时机:"容量测试"
F052 | K值不良 | 失效模式 | 检测时机:"阻抗测试"
F053 | 热熔胶失粘 | 失效模式 | 检测时机:"外观检查"
F054 | 涂布拖尾 | 失效模式 | 检测时机:"极片检查"
F055 | 浆料不稳定 | 失效模式 | 检测时机:"浆料测试"
F056 | 存储容量衰减快 | 失效模式 | 检测时机:"存储后"
F057 | 负极反弹不合格 | 失效模式 | 检测时机:"反弹测试"
F058 | 客户投诉 | 失效模式 | 检测时机:"客户反馈"
F059 | 卷绕制造参数变化 | 失效模式 | 检测时机:"制造过程"
F060 | 正极辊压断带 | 失效模式 | 检测时机:"辊压过程"
F061 | 负极辊压断带 | 失效模式 | 检测时机:"辊压过程"
F062 | 卷绕后打折变形 | 失效模式 | 检测时机:"卷绕后"
F063 | CIM不良 | 失效模式 | 检测时机:"数据采集"
F064 | 叠芯单面区干粘不良 | 失效模式 | 检测时机:"制造过程"
F065 | 不符合客户成品尺寸要求 | 失效模式 | 检测时机:"尺寸检测"
F066 | 满电变形 | 失效模式 | 检测时机:"满电状态"
F067 | 底部铝塑膜起翘 | 失效模式 | 检测时机:"循环后"
F068 | 电芯存储外观异常 | 失效模式 | 检测时机:"存储后"
F069 | 极耳虚焊 | 失效模式 | 检测时机:"焊接检查"
F070 | FCC不良 | 失效模式 | 检测时机:"首次充放电"
F071 | 极片分切异常 | 失效模式 | 检测时机:"分切过程"
F072 | 热熔胶移位 | 失效模式 | 检测时机:"外观检查"
F073 | 铜箔碎裂 | 失效模式 | 检测时机:"循环拆解"
F074 | 内阻不良 | 失效模式 | 检测时机:"阻抗测试"
F075 | 电芯磁场与整机磁场干涉 | 失效模式 | 检测时机:"整机测试"
F076 | 电芯发软 | 失效模式 | 检测时机:"手感检查"
F077 | 二封虚封 | 失效模式 | 检测时机:"气密性测试"
F078 | 隔膜堵孔 | 失效模式 | 检测时机:"循环后拆解"
F079 | 常温循环保持率不足 | 失效模式 | 检测时机:"循环测试"
F080 | 45℃循环保持率不足 | 失效模式 | 检测时机:"高温循环"
F081 | 高温Interval循环保持率 | 失效模式 | 检测时机:"高温间隔循环"
F082 | 高温Interval循环鼓气 | 失效模式 | 检测时机:"高温间隔循环"
F083 | 循环后铝箔断裂 | 失效模式 | 检测时机:"循环拆解"
F084 | CV不截止 | 失效模式 | 检测时机:"充电测试"
F085 | 18℃循环容量保持率失效 | 失效模式 | 检测时机:"中温循环"
F086 | 18℃循环膨胀失效 | 失效模式 | 检测时机:"中温循环"
F087 | 循环电芯外观凸点 | 失效模式 | 检测时机:"循环后外观"
F088 | 循环一致性差 | 失效模式 | 检测时机:"循环测试"
F089 | 循环后铜箔断裂 | 失效模式 | 检测时机:"循环拆解"
F090 | 35℃循环保持率不足 | 失效模式 | 检测时机:"亚高温循环"
F091 | 25℃循环拐点 | 失效模式 | 检测时机:"常温循环"
F092 | 35℃循环拐点 | 失效模式 | 检测时机:"亚高温循环"
F093 | 存储起火 | 失效模式 | 检测时机:"存储过程"
F094 | 充放电起火 | 失效模式 | 检测时机:"充放电过程"
F095 | 自燃 | 失效模式 | 检测时机:"静置状态"
F096 | 充电时间异常 | 失效模式 | 检测时机:"充电测试"
F097 | 低成本 | 失效模式 | 检测时机:"成本分析"
F098 | ED | 失效模式 | 检测时机:"能量密度测试"
F099 | 12℃循环膨胀OOF | 失效模式 | 检测时机:"低温循环"
F100 | 划痕区域析锂 | 失效模式 | 检测时机:"充电后拆解"
F101 | 放电平台异常 | 失效模式 | 检测时机:"放电测试"
F102 | 界面问题紫斑 | 失效模式 | 检测时机:"拆解分析"
F103 | 电芯涨液 | 失效模式 | 检测时机:"满电状态"
F104 | 掉粉 | 失效模式 | 检测时机:"拆解分析"
F105 | 铝箔翻折 | 失效模式 | 检测时机:"制造过程"
F106 | 铝塑膜内部压伤 | 失效模式 | 检测时机:"拆解分析"
F107 | 45℃满电30D储存恢复容量不足 | 失效模式 | 检测时机:"高温存储后"
F108 | 正极耳断裂 | 失效模式 | 检测时机:"振动测试"
F109 | 正极软极耳断裂 | 失效模式 | 检测时机:"振动测试"
F110 | 负极耳断裂 | 失效模式 | 检测时机:"振动测试"
F111 | 负极软极耳断裂 | 失效模式 | 检测时机:"振动测试"
F112 | 10℃循环保持率不足 | 失效模式 | 检测时机:"低温循环"
F113 | 极限高温储存鼓气 | 失效模式 | 检测时机:"极限高温存储"
F114 | 二封溶胶不良 | 失效模式 | 检测时机:"封装检查"
F115 | 55℃循环400T鼓气 | 失效模式 | 检测时机:"高温循环"
F116 | -10℃_3_4V低温放电保持率不足 | 失效模式 | 检测时机:"低温放电"
F117 | 低保液长循环跳水或分叉 | 失效模式 | 检测时机:"长期循环"
F118 | 常温循环变差_常规体系 | 失效模式 | 检测时机:"常温循环"
F119 | 常温循环变差_极限体系 | 失效模式 | 检测时机:"常温循环"
F120 | 运输产生不良 | 失效模式 | 检测时机:"运输后"
F121 | 动力学变差 | 失效模式 | 检测时机:"倍率测试"
F122 | 保液量偏大 | 失效模式 | 检测时机:"设计分析"
F123 | 保液良不足 | 失效模式 | 检测时机:"设计分析"
F124 | 界面问题水纹 | 失效模式 | 检测时机:"极片检查"
F125 | 安全性降低 | 失效模式 | 检测时机:"安全测试"
F126 | 焊接拉力不良 | 失效模式 | 检测时机:"焊接测试"
F127 | 容量发挥偏高 | 失效模式 | 检测时机:"容量测试"
F128 | 负极脱膜 | 失效模式 | 检测时机:"拆解分析"
F129 | 铜箔抗拉强度降低 | 失效模式 | 检测时机:"材料测试"
F130 | 温升失效 | 失效模式 | 检测时机:"温升测试"
F131 | 低残液量常温循环保持率不足 | 失效模式 | 检测时机:"循环后"
F132 | 低残液量45℃循环保持率不足 | 失效模式 | 检测时机:"高温循环"
F133 | 负极尾部圆弧紫斑 | 失效模式 | 检测时机:"拆解分析"
F134 | OH顶底紫斑 | 失效模式 | 检测时机:"拆解分析"
F135 | -10℃低温放电容量保持率不足 | 失效模式 | 检测时机:"低温放电"
F136 | -20℃低温放电容量保持率不足 | 失效模式 | 检测时机:"极低温放电"
F137 | 过充余量不足 | 失效模式 | 检测时机:"过充测试"
F138 | 负极片满电延展增大 | 失效模式 | 检测时机:"满电状态"
F139 | 快充析锂 | 失效模式 | 检测时机:"快充后拆解"
F140 | 高电压循环恶化 | 失效模式 | 检测时机:"高电压循环"
F141 | 尾部圆弧紫斑 | 失效模式 | 检测时机:"拆解分析"
F142 | -20℃低温拉载电压不满足标准 | 失效模式 | 检测时机:"极低温放电"
F143 | 胶纸返工良率loss | 失效模式 | 检测时机:"制造过程"
F144 | 45℃高温interval鼓气 | 失效模式 | 检测时机:"高温间隔循环"
F145 | 55℃高温interval鼓气 | 失效模式 | 检测时机:"高温间隔循环"
F146 | 降低涂布效率 | 失效模式 | 检测时机:"制造过程"
F147 | 低温析锂窗口 | 失效模式 | 检测时机:"低温充电"
F148 | 负极浆料固含低 | 失效模式 | 检测时机:"浆料测试"
F149 | 贴胶打皱良率LOSS | 失效模式 | 检测时机:"制造过程"
F150 | CCD识别率低 | 失效模式 | 检测时机:"视觉检测"
F151 | 负极表面析铜 | 失效模式 | 检测时机:"拆解分析"
F152 | 析锂导致鼓气 | 失效模式 | 检测时机:"析锂后存储"