## 机理数据节点
Mech ID | Mech Name | Mech Description
M001 | 锂离子沉积过电位不足 | 负极电位接近或低于锂沉积电位（0V vs. Li+/Li），导致金属锂在负极表面沉积
M002 | 局部电流密度集中 | 极片边缘、缺陷处或对齐不良区域的电流密度显著高于平均，导致局部过电位过大
M003 | 离子扩散动力学受限 | 锂离子在电极材料固相或电解液中传输速率不足，造成浓差极化
M004 | 电解液浸润不良 | 电极孔隙未被电解液充分填充，形成高阻抗界面，影响离子传输
M005 | SEI持续生长消耗活性锂 | 循环中固体电解质界面（SEI）不断破裂和修复，不可逆消耗活性锂离子
M006 | 正极与电解液氧化还原反应 | 高电压下正极材料催化电解液溶剂氧化分解，产气产热
M007 | 材料结构相变 | 锂离子脱嵌导致正极/负极材料晶体结构不可逆变化或坍塌
M008 | 热失控链式反应 | 内部产热导致温度升高，进而加速化学反应，形成正反馈循环直至热失控
M009 | 机械疲劳断裂 | 循环充放电或外部振动导致材料承受反复应力，最终疲劳断裂
M010 | 铜箔溶解再沉积 | 低电位下铜集流体氧化溶解为Cu²⁺，迁移至负极表面还原沉积为铜颗粒
M011 | 负极体积膨胀应力 | 嵌锂过程中负极材料（特别是含硅材料）体积膨胀产生内应力
M012 | 界面副反应产气 | 多种界面化学反应（如电解液分解、水分反应等）产生CO₂、C₂H₄等气体
M013 | 隔膜机械损伤 | 极片毛刺、锂枝晶或外部挤压导致隔膜被刺穿或破损
M014 | 极耳过热 | 极耳处电流密度过大或接触电阻高导致局部过热，可能引发烧蚀或热失控
M015 | 电解液耗尽 | 长期循环中电解液被副反应不断消耗，最终导致界面干涸、阻抗急剧上升
M016 | 析锂产物与电解液反应 | 沉积的金属锂与电解液剧烈反应，产热产气，可能引发热失控
M017 | 铜离子迁移沉积 | 铜离子在电解液中迁移并在负极表面还原沉积，形成铜枝晶或颗粒
M018 | 铝箔电化学腐蚀 | 高电压下正极铝箔发生电化学腐蚀，导致集流体损伤和阻抗增加
M019 | 粘结剂溶胀失效 | 粘结剂在电解液中溶胀或溶解，失去粘接力，导致活性物质脱落
M020 | 极片内应力集中 | 制造或循环过程中极片内部应力分布不均，导致变形、褶皱或开裂
M021 | 正极释氧反应 | 高电压或高温下正极材料晶格释放氧气，加剧电解液氧化
M022 | 电解液热分解 | 高温下电解液组分发生热分解反应，产气产热
M023 | SEI重构过程 | 高温或高电压下原有SEI破坏，重新形成更厚或不稳定的SEI膜
M024 | 锂枝晶生长 | 析出的锂金属形成枝晶状结构，可能刺穿隔膜导致内短路
M025 | 活性物质颗粒破碎 | 循环中活性物质颗粒因体积变化而破裂，导致电接触丧失和活性锂损失
M026 | 集流体界面剥离 | 活性物质层与集流体之间粘接力不足，导致剥离和接触失效
M027 | 电解液氧化分解 | 电解液在高电压下发生氧化反应，生成气体和固体产物
M028 | 电解液还原分解 | 电解液在低电位下（如负极表面）发生还原反应，消耗活性锂并生成SEI
M029 | 过渡金属离子溶解 | 正极过渡金属离子溶解并迁移至负极，破坏SEI结构，消耗活性锂
M030 | 石墨层剥离 | 过充或异常电位下负极石墨发生层状结构剥离，导致容量损失和阻抗增加
M031 | 铝塑膜分层 | 铝塑膜各层（尼龙、铝箔、PP）之间粘接力不足，在压力或温度作用下分离
M032 | 极耳焊接疲劳 | 振动或温度循环导致极耳焊接点承受反复应力，最终疲劳断裂
M033 | 隔膜热收缩 | 高温下隔膜基材（如PE、PP）发生收缩，导致正负极接触短路
M034 | 电解液流动性变差 | 低温下电解液粘度显著增大，离子迁移速率下降，极化增加
M035 | 电极极化增大 | 高倍率或低温下电荷转移和浓差极化显著增大，电压平台恶化
M036 | 接触电阻增大 | 界面副产物堆积、压力松弛或接触点氧化导致电子传输阻抗增加
M037 | 产气压力积累 | 内部产气导致压力升高，当超过外壳承受极限时发生鼓包或变形
M038 | 材料晶格塌陷 | 深度脱嵌导致电极材料晶格结构崩塌，活性位点丧失
M039 | 电解液分解产物堆积 | 电解液分解产生的固体产物在电极表面或隔膜孔隙中堆积，阻塞离子通道
M040 | 锂离子浓度极化 | 高倍率下电极表面与体相锂离子浓度差异过大，导致电位急剧变化